## Full 1
EMF011 | m² |  | Forjat de biguetes de fusta i tauler de panells "VALERO COMPOPLAK".
Sostre amb un intereix de 70 cm, compost per biguetes de fusta serrada d'avet (Abies alba), de 10x20 a 15x25 cm de secció i fins a 6 m de longitud, qualitat estructural S10, classe resistent C24, protecció de la fusta amb classe de penetració NP2, treballada en taller col·locades mitjançant recolzament sobre element estructural; i panell "VALERO COMPOPLAK", de 100 mm d'espessor, 1200 mm d'amplada i 2700 mm de longitud, format per nucli de poliestirè expandit (EPS), densitat 30 kg/m³, revestit per les dues cares amb fibra de vidre, de 450 g/m² i compòsit (WPC), amb ranures en els laterals per permetre el pas del perfil de connexió entre panells; reforç de junts entre panells mitjançant adhesiu bicomponent "VALERO COMPOPLAK", perfils de MDF "VALERO COMPOPLAK", de 3660x100x10 mm i malla de fibra de vidre "VALERO COMPOPLAK"; fixat mecànicament a les biguetes amb cargols autoperforants per a fusta, de 6 mm de diàmetre i 120 mm de longitud, d'acer galvanitzat amb revestiment de crom (4 u/m²) i adhesiu bicomponent "VALERO COMPOPLAK".
Codi |  | Unitat |  | Descripció | Rendiment | Preu unitari | Import
1 |  |  |  | Materials
mt07mee018fd |  | m³ |  | Fusta serrada d'avet (Abies alba) amb acabat raspallat, per a bigueta de 10x20 a 15x25 cm de secció i fins a 6 m de longitud, per aplicacions estructurals, qualitat estructural S10 segons DIN 4074, classe resistent C24 segons UNE-EN 338 i UNE-EN 1912 i protecció davant d'agents biòtics que es correspon amb la classe de penetració NP2 (3 mm en les cares laterals de l'albeca) segons UNE-EN 351-1, treballada en taller. | 0.054 | 449.83 | 24.29
mt12ppe010g |  | m² |  | Panell "VALERO COMPOPLAK", de 100 mm d'espessor, 1200 mm d'amplada i 2700 mm de longitud, format per nucli de poliestirè expandit (EPS), densitat 30 kg/m³, revestit per les dues cares amb fibra de vidre, de 450 g/m² i compòsit (WPC), amb ranures en els laterals per permetre el pas del perfil de connexió entre panells; resistència tèrmica 2,85 m²K/W, conductivitat tèrmica 0,035 W/(mK), factor de resistència a la difusió del vapor d'aigua 716, Euroclasse E de reacció al foc, resistència a flexió 0,603 N/mm² i mòdul d'elasticitat 54,16 N/mm². | 1.02 | 30 | 30.6
mt12ppe020a |  | m |  | Perfil de MDF "VALERO COMPOPLAK", de 3660x100x10 mm. | 1 | 0.83 | 0.83
mt12ppe030a |  | kg |  | Adhesiu bicomponent "VALERO COMPOPLAK". | 0.8 | 9.17 | 7.34
mt12ppe050a |  | m² |  | Malla de fibra de vidre "VALERO COMPOPLAK". | 0.35 | 3 | 1.05
mt07emr113fo |  | U |  | Cargol autoperforant per a fusta, de 6 mm de diàmetre i 120 mm de longitud, d'acer galvanitzat amb revestiment de crom. | 4 | 0.23 | 0.92
mt08var050 |  | kg |  | Filferro galvanitzat per a lligar, de 1,30 mm de diàmetre. | 0.015 | 1.1 | 0.02
[5 empty] | Subtotal materials: |  | 65.05
2 |  |  |  | Mà d'obra
mo048 |  | h |  | Oficial 1ª muntador d'estructura de fusta. | 0.347 | 24.47 | 8.49
mo095 |  | h |  | Ajudant muntador d'estructura de fusta. | 0.174 | 21.71 | 3.78
mo011 |  | h |  | Oficial 1ª muntador. | 0.3 | 24.08 | 7.22
mo080 |  | h |  | Ajudant muntador. | 0.3 | 20.68 | 6.2
mo043 |  | h |  | Oficial 1ª ferrallista. | 0.024 | 24.47 | 0.59
mo090 |  | h |  | Ajudant ferrallista. | 0.024 | 21.71 | 0.52
[5 empty] | Subtotal mà d'obra: |  | 26.8
3 |  |  |  | Costos directes complementaris
|  | % |  | Costos directes complementaris | 2 | 91.85 | 1.84
Cost de manteniment decennal: 14,05€ en els primers 10 anys. |  |  |  |  | Costos directes (1+2+3): |  | 93.69